## Hárok1
|  | Menovitý rozmer: 1000 mm x 500 mm, prevedenie - rovná hrana | [12 empty] | Adresa výrobcu: SLOVIZOL s.r.o. Jelenecká 3, 949 01 NITRA | www.slovizol.sk, e-mail: slovizol@slovizol.sk, tel/fax: 037/ 652 13 34
Menovitá hrúbka (mm) | 10 | 20 | 30 | 40 | 50 | 60 | 70 | 80 | 100 | 120 | 130 | 150 | 180 | 200
Počet dosiek v balíku (ks) | 60 | 30 | 20 | 15 | 12 | 10 | 8 | 7 | 6 | 5 | 4 | 4 | 3 | 3
Plocha dosiek v balíku (m2) | 30 | 15 | 10 | 7.5 | 6 | 5 | 4 | 3.5 | 3 | 2.5 | 2 | 2 | 1.5 | 1.5
Deklarovaný tepelný odpor RD [m.K/W], pre jednotlivé typy EPS
Menovitá hrúbka (mm) | 10 | 20 | 30 | 40 | 50 | 60 | 70 | 80 | 100 | 120 | 130 | 150 | 180 | 200
EPS 50 Z | 0.25 | 0.5 | 0.75 | 1 | 1.25 | 1.5 | 1.75 | 2 | 2.5 | 3 | 3.25 | 3.75 | 4.5 | 5
EPS 70 F | 0.25 | 0.5 | 0.75 | 1 | 1.25 | 1.5 | 1.75 | 2 | 2.55 | 3.05 | 3.3 | 3.8 | 4.6 | 5.1
EPS 80 F | 0.25 | 0.55 | 0.8 | 1.1 | 1.35 | 1.6 | 1.9 | 2.15 | 2.7 | 3.25 | 3.5 | 4.05 | 4.85 | 5.4
EPS 80 Graphite | 0.3 | 0.65 | 0.95 | 1.25 | 1.6 | 1.9 | 2.25 | 2.55 | 3.2 | 3.85 | 4.15 | 4.8 | 5.8 | 6.4
EPS 100 S | 0.25 | 0.55 | 0.8 | 1.1 | 1.4 | 1.65 | 1.95 | 2.25 | 2.8 | 3.35 | 3.65 | 4.2 | 5.05 | 5.65
EPS 150 S | 0.25 | 0.55 | 0.85 | 1.15 | 1.45 | 1.75 | 2.05 | 2.35 | 2.95 | 3.35 | 3.85 | 4.45 | 5.35 | 5.95
EPS 200 S | 0.3 | 0.6 | 0.95 | 1.25 | 1.55 | 1.85 | 2.15 | 2.45 | 3.1 | 3.7 | 4 | 4.65 | 5.55 | 6.2
EPS 50 Z - samozhášavé recypolystyrénové dosky | [6 empty] | EPS 70 F - Kontaktné tepelnoizolačné systémy - ETICS
EPS-EN13163-L2-W2-T2-S2-P4-DS(N)2-DS(N,90)1-CS(10)50-BS100 | [6 empty] | EPS-EN13163-T2-L2-W2-S2-P4-BS125-CS(10)70-DS(N)2-DS(70.-)1-TR100
Deklarovaná tepelná vodivosť: λD= 0,039 W/m.K | [6 empty] | Deklarovaná tepelná vodivosť: λD= 0,038 W/m.K
Trieda reakcie na oheň podľa pr EN ISO 11925 - 2 E | [6 empty] | Trieda reakcie na oheň podľa pr EN ISO 11925 - 2 E
Kód použitia v konštrukcii podľa STN 72 7221-1 | [6 empty] | Kód použitia v konštrukcii podľa STN 72 7221-1
A/1,A/3,B/4,C/6,E/4,F/4,G/1 | [6 empty] | A/1,A/3,A/4,B/4,C1,C/2,C/3,C/6,C/8,C/9,C/10,C/11,/13,D/1,
Použitie výrobku: na tepelné izolácie striech, podkrovia, pri balení výrobkov a pod. | [6 empty] | D/2,E/1,E/2,E/3,E/4,E/6,F/1,F/2,F/4,G/1,G/2
Nemôže sa používať na zaťažované podlahy a zateplenie fasád. | [6 empty] | Použitie výrobku: na tepelné izolácie v kontaktnom zatepľovacom systéme,
v chladiarenstve, vzduchotechnike a pod.
EPS 80 F - Kontaktné tepelnoizolačné systémy - ETICS
EPS-EN13163-T2-L2-W2-S2-P4-BS125-CS(10)80-DS(N)2-DS(70.-)1-TR150 | [6 empty] | EPS 100 S/Graphite - samozhášavé podlahové dosky
Deklarovaná tepelná vodivosť: λD= 0,037 W/m.K | [6 empty] | EPS-EN13163-L2-W2-T2-S2-P4-DS(N)2-DS(70)1-CS(10)100-BS170
Trieda reakcie na oheň podľa pr EN ISO 11925 - 2 E | [6 empty] | Deklarovaná tepelná vodivosť: λD= 0,036 W/m.K
Kód použitia v konštrukcii podľa STN 72 7221-1 | [6 empty] | Trieda reakcie na oheň podľa pr EN ISO 11925 - 2 E
A/1,A/3,A/4,B/4,C1,C/2,C/3,C/6,C/8,C/9,C/10,C/11,/13,D/1, | [6 empty] | Kód použitia v konštrukcii podľa STN 72 7221-1
D/2,E/1,E/2,E/3,E/4,E/6,F/1,F/2,F/4,G/1,G/2 | [6 empty] | A/1A/2,A/3,A/4,B/1,B/2,B/3,B/4,C/6,C/8,D/1,E/4,E/6,F/1,F/2,F/3,F/4,G/1,G/4
Použitie výrobku: na tepelné izolácie v kontaktnom zatepľovacom systéme | [6 empty] | Použitie výrobku: na tepelné izolácie podláh, zaťažovaných striech a pod.
EPS 80 F Grafit - Kontaktné tepelnoizolačné systémy - ETICS | [6 empty] | EPS 150 S - samozhášavé podlahové dosky
EPS-EN13163-T2-L2-W2-S2-P4-BS125-CS(10)80-DS(N)2-DS(70.-)1-TR150 | [6 empty] | EPS-EN13163-L2-W2-T2-S2-P4-DS(N)2-DS(70)1-CS(10)150-BS200
Deklarovaná tepelná vodivosť: λD= 0,031 W/m.K | [6 empty] | Deklarovaná tepelná vodivosť:λD= 0,032 W/m.K
Trieda reakcie na oheň podľa pr EN ISO 11925 - 2 E | [6 empty] | Trieda reakcie na oheň podľa pr EN ISO 11925 - 2 E
Kód použitia v konštrukcii podľa STN 72 7221-1 | [6 empty] | Kód použitia v konštrukcii podľa STN 72 7221-1
A/1,A/3,A/4,B/4,C1,C/2,C/3,C/6,C/8,C/9,C/10,C/11,/13,D/1, | [6 empty] | A/1,A/2,A/3,A/4,B/1,B/2,B/3,B/4,C/6,C/8,D/1,E/4,E/6,F/1,F/2,F/3,F/4,G/1,G/4
D/2,E/1,E/2,E/3,E/4,E/6,F/1,F/2,F/4,G/1,G/2 | [6 empty] | Použitie výrobku: na tepelné izolácie podláh s vyššími nárokmi na zaťaženie
Použitie výrobku: na tepelné izolácie v kontaktnom zatepľovacom systéme
EPS 200 S - samozhášavé podlahové dosky
EPS-EN13163-L2-W2-T2-S2-P4-DS(N)2-DS(70)1-CS(10)200-BS250
Deklarovaná tepelná vodivosť: λD= 0,032 W/m.K
Trieda reakcie na oheň podľa pr EN ISO 11925 - 2 E | [9 empty] | Dátum výroby, nominálna hrúbka a typ EPS
Kód použitia v konštrukcii podľa STN 72 7221-1 | [9 empty] | (podľa STN EN 131 63 príloha C) sú vyznačené
A/1A/2,A/3,A/4,B/1,B/2,B/3,B/4,B/5,C/6,C/8,D/1,E/4,E/6,F/1,F/2,F/3,F/4,G/1,G/4 | [9 empty] | na kratšej, bočnej strane balíka.
Použitie výrobku: na tepelné izolácie podláh s vyššími nárokmi na zaťaženie
|  | SLOVENSKY |  |  | NEMECKY |  | – umiestnenie tabuľky na balíku